## Tabelle1
Prüfbericht ICP-Messung
Datum: | 2024-05-29
Messmethode: | ICPO_Agil_0035_240527
Aufschluss: | KöWa; Kaltaufschluss
Vollaufschluss: | ja
Auftraggeber: | Iliya Radulov
Projektnummer: | 10-15370-3700-00001
Projektbezeichnung: | RecycleTEAM - IWKS-HU
Bearbeiter: | mad
| Al wt% | B wt% | Co wt% | Cu wt% | Dy wt% | Fe wt% | Ga wt% | Ho wt% | Mn wt% | Nb wt% | Nd wt% | Pr wt% | Si wt% | Sn 5 wt% | Tb wt% | Zr wt%
TR_2023_Wilo_Sin_Oa | 0.2919948 | 1.099081 | 1.035652 | 0.1323272 | 1.297025 | Rest | 0.1563867 | 0.03937008 | 0.02077865 | 0.1323272 | 27.14348 | 2.679353 | 0.03718285 | 0.1279528 | < 0.02 | < 0.01
TR_2023_Wilo_Sin_Ob | 0.2840112 | 1.0741 | 1.002805 | 0.1285647 | 1.252922 | Rest | 0.1531089 | 0.02805049 | 0.0198691 | 0.1297335 | 27.22066 | 2.664797 | 0.03506311 | 0.09583918 | < 0.02 | < 0.01
TR_2023_Wilo_Sin_Ua | 0.5970809 | 1.032729 | 0.9376382 | 0.2089783 | 1.870854 | Rest | < 0.01 | 1.514816 | 0.02432552 | 0.2620522 | 22.85493 | 7.242371 | 0.04422822 | 0.4157452 | 0.06855374 | < 0.03
TR_2023_Wilo_Sin_Ub | 0.5774783 | 1.069538 | 0.9708855 | 0.2165544 | 1.946583 | Rest | < 0.01 | 1.455727 | 0.0240616 | 0.2839269 | 22.66603 | 7.206449 | 0.04692012 | 0.4403272 | 0.07098171 | < 0.03
TR_2024_Wilo_HD_La | 0.06252791 | 0.8977222 | 6.498437 | < 0.02 | < 0.01 | Rest | 0.703439 | < 0.01 | 0.01451541 | < 0.01 | 30.57168 | 0.238946 | 0.0334971 | 0.1004913 | < 0.01 | < 0.01
TR_2024_Wilo_HD_Lb | 0.0641994 | 0.9466264 | 6.01712 | < 0.02 | < 0.01 | Rest | 0.641994 | < 0.01 | 0.01510574 | < 0.01 | 30.96677 | 0.2353978 | 0.03524673 | 0.08056395 | < 0.01 | < 0.01
TR_2024_Wilo_HD_Sa | 0.06687001 | 0.9232755 | 6.112154 | < 0.02 | < 0.01 | Rest | 0.6569686 | < 0.01 | 0.01290474 | < 0.01 | 31.17081 | 0.2322853 | 0.03519474 | 0.08212107 | < 0.01 | < 0.01
TR_2024_Wilo_HD_Sb | 0.06839945 | 0.9347925 | 6.064751 | < 0.02 | < 0.01 | Rest | 0.6611947 | < 0.01 | 0.01367989 | < 0.01 | 31.29275 | 0.2325581 | 0.03533972 | 0.07979936 | < 0.01 | < 0.01
MQU-F | 0.04099888 | 0.89918 | 6.047335 | < 0.02 | < 0.01 | Rest | 0.6056653 | < 0.01 | 0.02143123 | < 0.01 | 29.19307 | 0.1118151 | 0.05404398 | < 0.01 | < 0.01 | < 0.01
MQU-F Soll |  | 0.9 | 5.9 |  |  |  | 0.6 |  |  |  | 30.2
Element | wt%
Ce, Gd, La, Ni, Sm, Y, Zn | < 0,01
Cr | < 0,04
P | < 0,05